## Sheet1
CUSTOMER_NAME | NOMINAL_THICKNESS_MM | WIDTH_MM | LENGTH_MM | MASS_MIN_KG | FACTORY_QUALITY | ORDER_GRADE_TEXT | CLUSTER | SI_CONTENT | MN_CONTENT | P_CONTENT | S_CONTENT | CR_CONTENT | NI_CONTENT | MO_CONTENT | V_CONTENT | CU_CONTENT | NB_CONTENT | TI_CONTENT | AL_CONTENT | B_CONTENT | YIELD_STRENGTH | TENSILE_STRENGTH | ELONGATION | PRODUCT_TYPE | ORDER_ID | MATERIAL_NAME | MATERIAL_NUMBER | MATERIAL_QUALITY_NORM | DEFECT_NOTES | INCO_TERM | BUY_NOW_EUR_PER_TON | MIN/MAX_BID_EUR_PER_TON | VALID_UNTIL
company 1 | 320 | 856 | 787 | 16.49 | G2UB5 | SZBS800 | WB-G
company 1 | 339 | 918 | 707 | 17.16 | G2UJ5 | SZBS800 | WB-G
company 1 | 452 | 1839 | 300 | 18.7 | C3318 | LICRO 500 | WB-U | 0.2540 | 1.2780 | 0.0080 | 0.0010 | 0.4340 | 0.0350 | 0.0090 | 20 | 290 | 12 | 320 | 320 | 25 | 0 | 0 | 0
company 1 | 532 | 1160 | 461 | 22.011 | C3U15 | S380MC mod. 4 | WB-U | 0.2250 | 1.0630 | 0.0100 | 0.0020 | 0.0480 | 0.0300 | 0.0060 | 30 | 150 | 320 | 989 | 430 | 1 | 0 | 0 | 0
company 1 | 451 | 727.2 | 557 | 14.02 | G3UB5 | SZBE800 | Spaltband
company 1 | 452 | 727.2 | 517 | 13 | G2UB5 | SZBS800 | Spaltband
company 1 | 247 | 1380 | 450 | 11.76 | G2UB5 | 2A Lager | ELO verzinkt | 10 | A | 610 | technologische Werte (WBB) | Standstelle/Verfärbungen (KB2) | zu dick / Überdicke (WBB) | Erledigen von Materialfehlern zu Material: (2336173004) Typ: (RG) Fehl | 638 | 776 | 15 | 540 | 760 | 460 | 1350 | 444 | 290
company 1 | 481 | 1334 | 456 | 23.14 | C27L5 | 50CrMo4 | WB-G
company 1 | 335 | 1075 | 766 | 20.98 | C2WS8 | C2WS8 |  | 0.2330 | 1.0290 | 0.0090 | 0.0040 | 0.0600 | 0.0630 | 0.0180 | 30 | 500 | 327 | 826 | 370 | 2 | 0 | 0 | 0
company 1 | 541 | 1631 | 244 | 16.48 | C1F28 | CR300LA |  | 0.1190 | 0.7440 | 0.0130 | 0.0040 | 0.0480 | 0.0390 | 0.0050 | 10 | 780 | 104 | 11 | 380 | 2 | 0 | 0 | 0
company 1 | 457 | 1448 | 620 | 31.84 |  |  | WB-U | 0 | 0 | 0 | 0 | 0 | 0 | 0 | 0 | 0 | 0 | 0 | 0 | 0 | 0 | 0 | 0
company 1 | 334 | 1042 | 389 | 10.26 | C2WS8 | C2WS8 | WB-U | 0.2650 | 1.0490 | 0.0140 | 0.0030 | 0.0720 | 0.0440 | 0.0190 | 20 | 310 | 295 | 916 | 310 | 2 | 0 | 0 | 0
company 1 | 232 | 1522 | 1.116 | 30.921 | C33J3 |  |  | 0.2920 | 0.3230 | 0.0100 | 0.0040 | 0.0390 | 0.0350 | 0.0060 | 0 | 260 | 6 | 23 | 420 | 1 | 0 | 0 | 0
company 1 | 335 | 1653 | 483 | 20.974 | G3K88 | G3K88 | WB-U | 0.2520 | 0.9020 | 0.0110 | 0.0060 | 0.0460 | 0.0330 | 0.0060 | 20 | 230 | 316 | 549 | 810 | 0 | 0 | 0 | 0
company 1 | 885 | 1283 | 287 | 25.58 |  |  | WB-U | 0.2280 | 1.3560 | 0.0154 | 0.0010 | 0.0370 | 0.0260 | 0.0040 | 20 | 170 | 251 | 17 | 490 | 0 | 432 | 563 | 35
company 1 | 555 | 1203 | 431 | 22.04 |  | G1BX5 |  | 0.0700 | 1.1410 | 0.0150 | 0.0010 | 0.0360 | 0.0320 | 0.0100 | 80 | 160 | 453 | 205 | 430 | 0 | 0 | 0 | 0
company 1 | 304 | 1351 | 766 | 24.18 | G37M5 | 58CrV4 | WB-U | 0.2200 | 0.8540 | 0.0110 | 0.0023 | 0.9870 | 0.0400 | 0.0080 | 1160 | 140 | 7 | 25 | 200 | 3 | 0 | 0 | 0
company 1 | 332 | 993 | 836 | 21.06 | C2UG8 | CR330Y590T-DP | WB-U | 0.2490 | 1.2820 | 0.0260 | 0.0020 | 0.4680 | 0.0360 | 0.0030 | 30 | 190 | 9 | 19 | 390 | 0 | 0 | 0 | 0
company 1 | 265 | 1313 | 987 | 26.34 | G2UB5 | HR660Y760T-CP | WB-U | 0.4630 | 1.8620 | 0.0110 | 0.0006 | 0.0350 | 0.0360 | 0.1340 | 60 | 180 | 462 | 1128 | 530 | 0 | 0 | 0 | 0
company 1 | 265 | 1312 | 992 | 26.34 | G2UB5 | HR660Y760T-CP | WB-U | 0.4470 | 1.8760 | 0.0110 | 0.0005 | 0.0420 | 0.0340 | 0.1350 | 50 | 110 | 439 | 665 | 640 | 0 | 0 | 0 | 0
company 1 | 265 | 1314 | 984 | 26.32 | G2UB5 | HR660Y760T-CP | WB-U | 0.4470 | 1.8760 | 0.0110 | 0.0005 | 0.0420 | 0.0340 | 0.1350 | 50 | 110 | 439 | 665 | 640 | 0 | 0 | 0 | 0
company 1 | 265 | 1314 | 989 | 26.36 | G2UB5 | HR660Y760T-CP | WB-U | 0.4470 | 1.8760 | 0.0110 | 0.0005 | 0.0420 | 0.0340 | 0.1350 | 50 | 110 | 439 | 665 | 640 | 0 | 0 | 0 | 0
company 1 | 265 | 1314 | 985 | 26.32 | G2UB5 | HR660Y760T-CP | WB-U | 0.4470 | 1.8760 | 0.0110 | 0.0005 | 0.0420 | 0.0340 | 0.1350 | 50 | 110 | 439 | 665 | 640 | 0 | 0 | 0 | 0
company 1 | 265 | 1314 | 958 | 25.46 | G2UB5 | HR660Y760T-CP | WBU | 0.4470 | 1.8760 | 0.0110 | 0.0005 | 0.0420 | 0.0340 | 0.1350 | 50 | 110 | 439 | 665 | 640 | 0 | 0 | 0 | 0
company 1 | 334 | 1377 | 777 | 27.56 | G2WD8 | D7G | WBU | 0.2620 | 1.8580 | 0.0130 | 0.0004 | 0.3260 | 0.0340 | 0.0040 | 20 | 130 | 137 | 37 | 330 | 2 | 0 | 0 | 0
company 1 | 302 | 1182 | 809 | 22.68 | C4LF5 | 42CrMo4 |  | 0.1640 | 0.6700 | 0.0080 | 0.0010 | 0.9720 | 0.0350 | 0.1860 | 20 | 80 | 10 | 14 | 320 | 2 | 738 | 918 | 12
company 1 | 184 | 1442 | 1.407 | 29.28 | G2WD8 | CR440Y780T-DP | WB-U | 0.2580 | 1.8220 | 0.0120 | 0.0002 | 0.3250 | 0.0370 | 0.0030 | 30 | 270 | 149 | 74 | 270 | 2 | 0 | 0 | 0
company 1 | 383 | 1134 | 760 | 25.3 | G2WL8 |  | WB-U | 0.2350 | 1.8620 | 0.0080 | 0.0010 | 0.3340 | 0.0370 | 0.0030 | 20 | 370 | 165 | 24 | 410 | 0 | 0 | 0 | 0
company 1 | 302 | 1181 | 828 | 23.18 |  | 42CrMo4 | WB-U | 0.1870 | 0.6840 | 0.0100 | 0.0010 | 0.9620 | 0.0470 | 0.1940 | 30 | 90 | 14 | 32 | 630 | 2 | 1.297 | 1.38 | 9
company 1 | 252 | 1151 | 994 | 22.62 | C4LF5 |  | WB-U | 0.1870 | 0.6840 | 0.0100 | 0.0010 | 0.9620 | 0.0470 | 0.1940 | 30 | 90 | 14 | 32 | 630 | 2 | 716 | 899 | 12
company 1 | 252 | 1148 | 995 | 22.58 |  | 42CrMo4 | WB-U | 0.1870 | 0.6840 | 0.0100 | 0.0010 | 0.9620 | 0.0470 | 0.1940 | 30 | 90 | 14 | 32 | 630 | 2 | 1.178 | 1.185 | 1
company 1 | 252 | 1149 | 993 | 22.56 | C4LF5 | 42CrMo4 | WB-U | 0.1870 | 0.6840 | 0.0100 | 0.0010 | 0.9620 | 0.0470 | 0.1940 | 30 | 90 | 14 | 32 | 630 | 2 | 699 | 878 | 10
company 1 | 349 | 1445 | 730 | 28.4 | G3K78 | HX180YD | WB-U | 0.2450 | 0.4180 | 0.0080 | 0.0050 | 0.0270 | 0.0300 | 0.0040 | 0 | 110 | 306 | 573 | 300 | 0 | 0 | 0 | 0
company 1 | 342 | 1728 | 674 | 30.46 | G3HU8 | CR210BH | WB-U | 0.1980 | 0.2470 | 0.0040 | 0.0130 | 0.0170 | 0.0350 | 0.0070 | 0 | 200 | 151 | 14 | 310 | 0 | 0 | 0 | 0
company 1 | 338 | 1520 | 756 | 28.9 | C2WP8 |  | WB-U | 0.2540 | 1.8220 | 0.0090 | 0.0006 | 0.3400 | 0.0290 | 0.0040 | 10 | 210 | 142 | 22 | 550 | 1 | 0 | 0 | 0
company 1 | 320 | 1677 | 769 | 31.74 | G2WD8 | D7G | WB-U | 0.2490 | 1.8390 | 0.0100 | 0.0019 | 0.3430 | 0.0400 | 0.0060 | 40 | 850 | 143 | 21 | 380 | 2 | 0 | 0 | 0
company 1 | 469 | 1711 | 488 | 30.06 | C1DE8 | CR340LA | WB-U | 0.0590 | 0.9200 | 0.0090 | 0.0030 | 0.0330 | 0.0290 | 0.0080 | 10 | 160 | 471 | 11 | 430 | 0 | 0 | 0 | 0
company 1 | 265 | 1153 | 1.007 | 23.44 | G2UB5 | HR660Y760T-CP | WB-U | 0.4370 | 1.8850 | 0.0120 | 0.0003 | 0.0390 | 0.0320 | 0.1350 | 40 | 310 | 437 | 1165 | 580 | 0 | 0 | 0 | 0
company 1 | 265 | 1154 | 975 | 23.5 | G2UB5 | HR660Y760T-CP | WB-U | 0.4370 | 1.8850 | 0.0120 | 0.0003 | 0.0390 | 0.0320 | 0.1350 | 40 | 310 | 437 | 1165 | 580 | 0 | 0 | 0 | 0
company 1 | 545 | 1275 | 235 | 12.46 | C2225 | DP600-MW06 | WB-U | 0.0120 | 1.2850 | 0.0130 | 0.0040 | 0.3480 | 0.0340 | 0.0060 | 10 | 190 | 116 | 4 | 250 | 0 | 0 | 0 | 0
company 1 | 302 | 1195 | 853 | 23.64 | C3LZ5 | 67CrNiMo33 |  | 0.2760 | 0.4070 | 0.0110 | 0.0010 | 0.5080 | 0.6100 | 0.2080 | 20 | 70 | 12 | 49 | 440 | 2 | 800 | 1.041 | 14
company 1 | 252 | 1151 | 990 | 22.16 | C3LF5 | 42CrMo4 | WB-U | 0.1890 | 0.6430 | 0.0070 | 0.0010 | 0.9920 | 0.0390 | 0.1920 | 20 | 200 | 16 | 26 | 340 | 1 | 0 | 0 | 0
company 1 | 537 | 1422.6 | 522 | 31.2 | C1DS8 |  | WB-G
company 1 | 252 | 1106 | 948 | 20.76 |  | 67CrNiMo33 | WB-G
company 1 | 324 | 1208 | 397 | 11.52 | G2UB5 | SZBS800xpand®50 | WB-G
company 1 | 484 | 1333 | 451 | 23.04 | C27L5 | 50CrMo4
company 1 | 826 | 1284 | 262 | 22.02 | C37N5 | 51CrV4 | WB-G
company 1 | 377 | 1261 | 575 | 21.12 |  |  | WB-G
company 1 | 540 | 1441 | 505 | 30.98 | C27W8 | RobuSal®800 | WB-G
company 1 | 323 | 1082 | 735 | 20.08 | X36Z5 | Grade D6A
company 1 | 522 | 1346 | 383 | 21.28 | C27L5
company 1 | 519 | 1349 | 417 | 23.22 | C37L5 |  | WB-G
company 1 | 482 | 1336 | 429 | 21.94 | C27L5 | 50CrMo4 | WB-G
company 1 | 540 | 1213 | 492 | 25.4 | C27W8 | DBL 4525.30 | WB-G
company 1 | 339 | 1001.3 | 673 | 17.83 | G2UJ5 | SZBS800 | WB-G
company 1 | 339 | 1001 | 675 | 17.87 | G2UJ5 | SZBS800 | WB-G
company 1 | 339 | 1001.4 | 685 | 18.18 | G2UJ5 | SZBS800 | WB-G
company 1 | 339 | 1001.9 | 672 | 17.83 | G2UJ5 | SZBS800 | WB-G
company 1 | 339 | 1001.5 | 755 | 20 | X2UJ5 | SZBS800 | WB-G
company 1 | 340 | 1001.5 | 759 | 20.11 | G2UJ5 | SZBS800 | WB-G
company 1 | 820 | 1251 | 274 | 22.16 | G27M5 | 58CrV4 | WB-G
company 1 | 827 | 1282 | 265 | 22.1 | C27N5 | 51CrV4 | WB-G
company 1 | 339 | 1001.6 | 746 | 19.79 | X2UJ5 | SZBS800 | WB-G
company 1 | 339 | 1001.1 | 753 | 19.96 |  |  | WB-G
company 1 | 336 | 1708.1 | 678 | 30.28 | G3HU3 | CR210BH | WB-G
company 1 | 853 | 1276.7 | 277 | 23.86
company 1 | 340 | 1001.4 | 747 | 19.79 |  |  | WB-G
company 1 | 640 | 1367 | 335 | 23.3 | C2225 | DP600-MW06 | WB-G
company 1 | 250 | 1131.5 | 902 | 19.9 |  | DBL 4525.30 |  | Rost flächig (UNB) | Ölung zu gering (DR3) | Ölung unregelmäßig – trockene Streifen (DR3) |  | N
company 1 | 250 | 1301.3 | 773 | 19.435 |  | DBL 4525.30 |  | Auftragsstreichung (VRK) | mit Dressieröl dressiert (CL4) | Innenwindung/Bandanfang verlaufen (CL4) |  | N
company 1 | 250 | 1301.4 | 218 | 5.55 |  | DBL 4525.30 | Kaltfeinblech | Rost flächig (DR3) | lange Schale (TS) | lange Schale offen (TS) |  | N
company 1 | 251 | 1352.6 | 327 | 8.685 |  | DBL 4525.30 | Kaltfeinblech | lange Schale (TS) | Ölung zu hoch (CL4) | Wickelfehler, Windungen verlaufen (CL4) |  | N
company 1 | 253 | 1374.8 | 1.054 | 28.61 |  | DBL 4525.30 | Kaltfeinblech | Dickenschwankungen (TAN) | zu dünn / Unterdicke (TAN) | zu dick / Überdicke (TAN) |  | N
company 1 | 201 | 1156.7 | 319 | 5.74 |  | RobuSal®800 | Kaltfeinblech | Dickenschw. wegen Stop Tandemstr. (TAN) | Ölung zu hoch (CL4) | Stückgewicht zu niedrig (CL4) |  | N
company 1 | 259 | 1222.8 | 249 | 6.225 |  | CS Type B | Kaltfeinblech | Dickenschwankungen (TAN) | Standstelle/Verfärbungen (KB2) | lange Schale offen (EXT) |  | N
company 1 | 202 | 1167 | 863 | 15.83 | CBWW5 | HC460LA | ELO verzinkt | 19 | A | 610 | technologische Werte (TC) | Ölung zu hoch (CL4) |  | Erledigen von Materialfehlern zu Material: (2280474008) Typ: (RG) Fehl | 0 | 0 | 0 | 250 | 550 | 300 | 50 | 500 | 300
company 1 | 246 | 1380 | 592 | 15.52 | G2UB5 | HR660Y760T-CP | ELO verzinkt | 10 | A | 610 | technologische Werte (WBB) | Unverzinkt/unbeschichtet (EVZ) | Ölung zu hoch (CL5) | Erledigen von Materialfehlern zu Material: (2336170007) Typ: (RG) Fehl | 614 | 748 | 14 | 680 | 870 | 370 | 1390 | 437 | 240
company 1 | 246 | 1380 | 462 | 12.04 |  | 2A Lager | ELO verzinkt | 10 | A | 610 | technologische Werte (WBB) | Standstelle/Verfärbungen (KB2) | zu dick / Überdicke (WBB) | Erledigen von Materialfehlern zu Material: (2336173005) Typ: (RG) Fehl | 638 | 776 | 15 | 540 | 760 | 460 | 1350 | 444 | 290
company 1 | 246 | 1379 | 463 | 12.06 | G2UB5 |  | ELO verzinkt | 10 | A | 610 | technologische Werte (WBB) | zu breit / Überbreite (WBB) | zu dick / Überdicke (WBB) | Erledigen von Materialfehlern zu Material: (2336178005) Typ: (RG) Fehl | 656 | 792 | 15 | 570 | 760 | 440 | 1350 | 459 | 320
company 1 | 247 | 1380 | 873 | 22.9 | G2UB5 | 2A Lager | ELO verzinkt | 10 | A | 610 | technologische Werte (WBB) | zu dick / Überdicke (WBB) | Ölung zu gering (CL5) | Erledigen von Materialfehlern zu Material: (2336176004) Typ: (RG) Fehl | 640 | 784 | 15 | 650 | 830 | 520 | 1360 | 442 | 380
company 1 | 247 | 1380 | 460 | 12.05 | G2UB5 | 2A Lager | ELO verzinkt | 10 | A | 610 | technologische Werte (WBB) | zu dick / Überdicke (WBB) | Ölung zu gering (CL5) | Erledigen von Materialfehlern zu Material: (2336178004) Typ: (RG) Fehl | 656 | 792 | 15 | 570 | 760 | 440 | 1350 | 459 | 320
company 1 | 247 | 1379 | 944 | 24.8 |  | HR660Y760T-CP | ELO verzinkt | 10 | A | 610 | technologische Werte (WBB) | Ölung unregelmäßig – trockene Streifen (CL5) | Ölung zu gering (CL5) | Erledigen von Materialfehlern zu Material: (2352599004) Typ: (RG) Fehl | 637 | 779 | 16 | 720 | 790 | 680 | 1420 | 456 | 500
company 1 | 295 | 1380.2 | 761 | 24.09 | G2UB5 |  | ELO verzinkt | 10 | A | 610 | technologische Werte (WBB) | zu breit / Überbreite (WBB) | zu dick / Überdicke (WBB) | Erledigen von Materialfehlern zu Material: (2336164002) Typ: (RG) Fehl | 639 | 764 | 15 | 580 | 870 | 460 | 1370 | 457 | 270
company 1 | 246 | 1379 | 463 | 12.06 | G2UB5 |  | ELO verzinkt | 10 | A | 610 | technologische Werte (WBB) | zu breit / Überbreite (WBB) | zu dick / Überdicke (WBB) | Erledigen von Materialfehlern zu Material: (2336178005) Typ: (RG) Fehl | 656 | 792 | 15 | 570 | 760 | 440 | 1350 | 459 | 320
company 1 | 302 | 1181 | 828 | 23.18 |  | 42CrMo4 | WB-U | 0.1870 | 0.6840 | 0.0100 | 0.0010 | 0.9620 | 0.0470 | 0.1940 | 30 | 90 | 14 | 32 | 630 | 2 | 1.297 | 1.38 | 9
company 1 | 532 | 1160 | 461 | 22.011 | C3U15 | S380MC mod. 4 | WB-U | 0.2250 | 1.0630 | 0.0100 | 0.0020 | 0.0480 | 0.0300 | 0.0060 | 30 | 150 | 320 | 989 | 430 | 1 | 0 | 0 | 0
company 2 | 11.859 | 1509 | 3008 | 2091 | [19 empty] | SHEET | 436765 | S235JR | 1.0038 | DIN EN 10025 | DEKL-S235JR / D2A EID | FCA | 600 |  | 2025-02-20 11:00
company 2 | 8.057 | 1011 | 2355 | 2411 | [19 empty] | SHEET | 436754 | S355MC | 1.0976 | DIN EN 10149 |  | FCA | 600 |  | 2025-02-20 11:00
company 2 | 8.057 | 1010 | 2356 | 2251 | [19 empty] | SHEET | 436755 |  | 1.0976 | DIN EN 10149 | DEKL-S355MC / D2A WEH | FKA | 600 |  | 2025-02-20 11:00
company 2 | 8.057 | 1011 | 2356 | 2401 | [19 empty] | SHEET | 436757 | S355MC | 1.0976 |  | DEKL-S355MC / D2A WEH | FCA | 600 |  | 2025-02-20 11:00
company 2 | 8.057 | 1010 | 2356 | 2401 | [19 empty] | SHEET | 436758 | S355MC | 1.0976 | DN EN 10149 | DEKL-S355MC / D2A WEH | FCA | 600 |  | 2025-02-20 11:00
company 2 | 8.057 | 1010 | 2356 | 2401 | [19 empty] | SHEET | 436759 | S355MC | 1.0976 | DIN EN 10149 | DEKL-S355MC / D2A WEH | FKA | 600 |  | 2025-02-20 11:00
company 2 | 12.008 | 1508 | 2506 | 3541 | [19 empty] | SHEET | 436766 | S355JR | 1.0045 | DIN EN 10025 | DEKL-S355JR / D2A KRA | FCA | 600 |  | 2025-02-20 11:00
company 2 | 8.057 | 1011 | 2356 | 2401 | [19 empty] | SHEET | 436760 |  | 1.0976 | DIN EN 10149 | DEKL-S355MC / D2A WEH | FKA | 600 |  | 2025-02-20 11:00
company 2 | 8.057 | 1011 | 2355 | 2401 | [19 empty] | SHEET | 436756 | S355MC | 1.0976 | DIN EN 10149 | DEKL-S355MC / D2A WEH | FCA | 600 |  | 2025-02-20 11:00
company 2 | 8.057 | 1011 | 2356 | 2411 | [19 empty] | SHEET | 436753 | S355MC | 1.0976 | DIN EN 10149 | DEKL-S355MC / D2A WEH |  | 600 |  | 2025-02-20 11:00
company 2 | 0.8 | 1385 |  | 4580 | [19 empty] | COIL_STRIP | 436737 |  | 1.0873 |  | DC06 / D2A ZUB | FCA | 600 | 570 | 2025-02-20 11:00
company 2 | 0.652 | 1170 |  | 7031 | [19 empty] | COIL_STRIP | 436733 | DC06 | 1.0873 | DIN EN 10130 | DC06 / D2A UKK | FCA | 600 | 570 | 2025-02-20 11:00
company 2 | 0.702 | 1581 |  | 3160 | [19 empty] | COIL_STRIP | 436734 | DC06 | 1.0873 | DIN EN 10130 | DC06 / D2A OZE |  | 600 | 570 | 2025-02-20 11:00
company 2 | 0.703 | 1479 |  | 4680 | [19 empty] | COIL_STRIP | 436735 | DC06 | 1.0873 | DIN EN 10130 |  | FCA | 600 | 570 | 2025-02-20 11:00
company 2 | 0.755 | 1628 |  | 3220 | [20 empty] | 436736 | DC06 | 1.0873 | DIN EN 10130 |  |  | 600 | 570 | 2025-02-20 11:00
company 2 | 0.809 | 1343 |  | 2120 | [19 empty] | COIL_STRIP | 436741 |  | 1.033 | DIN EN 10130 | DC01 / D2A BDE |  | 600 | 570 | 2025-02-20 11:00
company 2 | 0.805 | 1371 |  | 5380 | [19 empty] | COIL_STRIP | 436740 | DC06 | 1.0873 | DIN EN 10130 |  |  | 600 | 570 | 2025-02-20 11:00
company 2 | 0.801 | 1474 |  | 2810 | [19 empty] | COIL_STRIP | 436739 | DC06 | 1.0873 | DIN EN 10130 | DC06 / D2A ZUB | FCA | 600 | 570 | 2025-02-20 11:00
company 2 | 0.801 | 1474 |  | 2400 | [20 empty] | 436738 | DC06 | 1.0873 | DIN EN 10130 | DC06 / D2A ZUN | FCA | 600 | 570 | 2025-02-20 11:00
company 2 | 3.045 | 1020 | 2005 | 1081 | [19 empty] | SHEET | 436618 | S460MC | 1.0982 | DIN EN 10149 | DEKL-S460MC / D2A ROS |  | 640 | 610 | 2025-02-20 11:00
company 2 | 4.043 | 1252 | 2506 | 991 | [20 empty] | 436619 | S355MC | 1.0976 | DIN EN 10149 | DEKL-S355MC / D2A REI | FKA | 640 | 610 | 2025-02-20 11:00
company 2 | 6.006 | 994 | 2907 | 951 | [19 empty] | SHEET | 436620 | S235JR | 1.0038 | DIN EN 10025 | DEKL-S235JR / D2A ZSM | FCA | 640 | 610 | 2025-02-20 11:00
company 2 | 6.018 | 1301 | 3702 | 1131 | [19 empty] | SHEET | 436621 | S235JR | 1.0038 | DIN EN 10025 | DEKL-S235JR / D2A KRA |  | 640 | 610 | 2025-02-20 11:00
company 2 | 6.022 | 1253 | 2506 | 2089 | [19 empty] | SHEET | 436622 | S235JR | 1.0038 | DIN EN 10025 | DEKL-S235JR / D2A KRA | FCA | 640 | 610 | 2025-02-20 11:00
company 2 | 8.02 | 1502 | 3000 | 2853 | [19 empty] | SHEET | 436623 | S235JR | 1.0038 | DN EN 10025 | DEKL-S235JR / D2A REI | FCA | 640 | 610 | 2025-02-20 11:00
company 2 | 10.006 | 1502 | 3008 | 2831 | [19 empty] | SHET | 436624 | S23SJR | 1.0038 | DIN EN 10025 |  | FCA | 640 | 610 | 2025-02-20 11:00
company 2 | 12.008 | 1508 | 2506 | 3551 | [19 empty] | SHEET | 436625 | S355JR | 1.0045 | DIN EN 10025 | DEKL-S355JR / D2A KRA | FCA | 640 | 610 | 2025-02-20 11:00
company 2 | 12.008 | 1507 | 2506 | 3541 | [19 empty] | SHET | 436626 |  | 1.0045 | DIN EN 10025 |  | FCA | 640 | 610 | 2025-02-20 11:00
company 2 | 12.008 | 1508 | 2506 | 3551 | [19 empty] | SHET | 436627 | S355JR | 1.0045 | DIN EN 10025 | DEKL-S35SJR / D2A KRA |  | 640 | 610 | 2025-02-20 11:00
company 2 | 12.029 | 1503 | 3009 | 2141 | [19 empty] | SHET | 436628 | S355JR | 1.0045 | DIN EN 10025 | DEKL-S355JR / D2A KRA |  | 640 | 610 | 2025-02-20 11:00
company 2 | 12.029 | 1503 | 3008 | 2131 | [19 empty] | SHEET | 436629 | S35SJR | 1.0045 | DIN EN 10025 | DEKL-S355JR / D2A KRA | FCA | 640 | 610 | 2025-02-20 11:00
company 2 | 12.029 | 1503 | 3008 | 2131 | [19 empty] | SHEET | 436630 | S355JR | 1.0045 | DIN EN 10025 | DEKL-S355JR / D2A KRA | FCA | 640 | 610 | 2025-02-20 11:00
company 2 | 12.029 | 1503 | 3008 | 1701 | [19 empty] | SHEET | 436631 | S35SJR | 1.0045 | DN EN 10025 | DEKL-S355JR / D2A KRA | FCA | 640 | 610 | 2025-02-20 11:00
company 2 | 12.029 | 1503 | 3007 | 2141 | [19 empty] | SHEET | 436632 | S355JR | 1.0045 | DIN EN 10025 | DEKL-S355JR / D2A KRA | FCA | 640 | 610 | 2025-02-20 11:00
company 2 | 12.029 | 1503 | 3008 | 2131 | [19 empty] | SHEET | 436633 | S355JR | 1.0045 | DN EN 10025 | DEKL-S35SJR / D2A KRA |  | 640 | 610 | 2025-02-20 11:00
company 2 | 12.029 | 1503 | 3008 | 2131 | [19 empty] | SHEET | 436634 | S355JR | 1.0045 | DIN EN 10025 | DEKL-S355JR / D2A ASG |  | 640 | 610 | 2025-02-20 11:00
company 2 | 1.701 | 812 |  | 15318 | [19 empty] | COIL_STRIP | 436555 | HCT780X | 1.0943 | DIN EN 10338 | HCT780X+ Z 150 MB OL | FCA |  | 620 | 2025-02-25 16:00
company 2 | 1.701 | 812 |  | 14853 | [20 empty] | 436557 |  | 1.0943 | DIN EN 10338 |  | FCA |  | 620 | 2025-02-25 16:00
company 2 | 1.703 | 813 |  | 14703 | [19 empty] | COIL_STRIP | 436563 | HCT780X | 1.0943 | DIN EN 10338 | HCT780X+ Z 145 MB OL | FKA |  | 620 | 2025-02-25 16:00
company 2 | 1.702 | 812 |  | 14593 | [19 empty] | COIL_STRIP | 436562 | HCT780X | 1.0943 | DIN EN 10338 | HCT780X+ Z 145 MB OL | FCA |  | 620 | 2025-02-25 16:00
company 2 | 1.702 | 812 |  | 14633 | [19 empty] | COIL_STRIP | 436561 | HCT780X | 1.0943 | DIN EN 10338 | HCT780X+ Z 145 MB OL | FCA |  | 620 | 2025-02-25 16:00
company 2 | 1.702 | 813 |  | 14373 | [19 empty] | COIL_STRIP | 436560 | HCT780X | 1.0943 | DIN EN 10338 |  | FCA |  | 620 | 2025-02-25 16:00
company 2 | 1.702 | 812 |  | 14653 | [19 empty] | COIL_STRIP | 436559 | HCT780X | 1.0943 | DIN EN 10338 | HCT780X+ Z 145 MB OL | FCA |  | 620 | 2025-02-25 16:00
company 2 | 1.701 | 813 |  | 15208 | [19 empty] | COIL_STRIP | 436558 | HCT780X | 1.0943 | DIN EN 10338 | HCT780X+ Z 150 MB OL |  |  | 620 | 2025-02-25 16:00
company 2 | 1.701 | 812 |  | 15033 | [19 empty] | COIL_STRIP | 436556 | HCT780X | 1.0943 |  | HCT780X+ Z 145 MB OL | FCA |  | 620 | 2025-02-25 16:00
company 2 | 1.7 | 812 |  | 15373 | [19 empty] | COIL_STRIP | 436554 | HCT780X | 1.0943 | DIN EN 10338 | HCT780X+ Z 150 MB OL | FCA |  | 620 | 2025-02-25 16:00
company 2 | 1.7 | 812 |  | 15343 | [19 empty] | COIL_STRIP | 436553 |  | 1.0943 | DIN EN 10338 | HCT780X+ Z 150 MB OL | FCA |  | 620 | 2025-02-25 16:00
company 2 | 1.7 | 812 |  | 14153 | [19 empty] | COIL_STRIP | 436552 | HCT780X | 1.0943 | DIN EN 10338 | HCT780X+ Z 145 MB OL | FKA |  | 620 | 2025-02-25 16:00
company 2 | 1.7 | 812 |  | 14193 | [19 empty] | COIL_STRIP | 436551 | HCT780X | 1.0943 | DIN EN 10338 | HCT780X+ Z 145 MB OL | FCA |  | 620 | 2025-02-25 16:00
company 2 | 1.699 | 812 |  | 14438 | [20 empty] | 436550 |  | 1.0943 | DIN EN 10338 |  |  |  | 620 | 2025-02-25 16:00
company 2 | 1.699 | 812 |  | 14418 | [19 empty] | COIL_STRIP | 436549 | HCT780X | 1.0943 | DIN EN 10338 |  | FKA |  | 620 | 2025-02-25 16:00
company 2 | 3.628 | 1256 | 2256 | 721 | [20 empty] | 436521 | S23SJR | 1.0038 | DIN EN 10025 |  | FCA |  | 550 | 2025-02-21 11:00
company 2 | 3.626 | 1345 | 1974 | 2931 | [19 empty] | SHEET | 436518 | S23SJR | 1.0038 | DIN EN 10025 | DEKL-S235JR / D2A KRA | FCA |  | 550 | 2025-02-21 11:00
company 2 | 8.383 | 1250 | 2760 | 2729 | [19 empty] | SHEET | 436538 | S500MC | 1.0984 | DN EN 10149 | DEKL-S500MC / D2A UUE | FCA |  | 550 | 2025-02-21 11:00
company 2 | 8.383 | 1250 | 2760 | 2719 | [19 empty] | SHEET | 436537 | S500MC | 1.0984 | DIN EN 10149 | DEKL-S500MC / D2A UUE | FCA |  | 550 | 2025-02-21 11:00
company 2 | 1.81 | 1500 | 3000 | 1900 | [19 empty] | SHEET | 436516 | C45E | 1.1191 | DN EN 10083 | C45E / D2A EDR | FCA |  | 550 | 2025-02-21 11:00
company 2 | 1.81 | 1500 | 3000 | 2092 | [19 empty] | SHEET | 436517 | C45E | 1.1191 |  | C45E / D2A EDR | FCA |  | 550 | 2025-02-21 11:00
company 2 | 5.051 | 1503 | 3802 | 1811 | [19 empty] | SHEET | 436524 | E335 | 1.006 | DIN EN 10025 | DEKL-E335 / D2A BKR | FCA |  | 550 | 2025-02-21 11:00
company 2 | 7.057 | 1312 | 2956 | 2781 | [19 empty] | SHEET | 436532 | S460MC | 1.0982 | DIN EN 10149 | DEKL-S460MC / D2A REI | FCA |  | 550 | 2025-02-21 11:00
company 2 | 7.1 | 1539 | 2605 | 2641 | [19 empty] | SHEET | 436533 | S235JR | 1.0038 | DIN EN 10025 |  |  |  | 550 | 2025-02-21 11:00
company 2 | 8.383 | 1250 | 2760 | 2719 | [19 empty] | SHEET | 436534 | S500MC | 1.0984 | DIN EN 10149 | DEKL-S500MC / D2A UUE | FKA |  | 550 | 2025-02-21 11:00
company 2 | 8.383 | 1250 | 2760 | 1369 | [19 empty] | SHEET | 436535 | S500MC | 1.0984 |  | DEKL-S500MC / D2A UUE | FCA |  | 550 | 2025-02-21 11:00
company 2 | 7.057 | 1312 | 2957 | 2571 | [19 empty] | SHEET | 436531 | S460MC | 1.0982 |  | DEKL-S460MC / D2A REI | FCA |  | 550 | 2025-02-21 11:00
company 2 | 7.048 | 1509 | 3008 | 2511 | [19 empty] | SHEET | 436530 |  | 1.098 | DIN EN 10149 | DEKL-S420MC / D2A REI | FCA |  | 550 | 2025-02-21 11:00
company 2 | 6.535 | 1502 | 2830 | 2181 | [19 empty] | SHEET | 436526 | DD11 | 1.0332 | DIN EN 10111 |  |  |  | 550 | 2025-02-21 11:00
company 2 | 7.048 | 1509 | 3008 | 1511 | [19 empty] | SHEET | 436529 | S420MC | 1.098 | DIN EN 10149 | DEKL-S420MC / D2A REI | FCA |  | 550 | 2025-02-21 11:00
company 2 | 3.659 | 1217 | 1974 | 3851 | [19 empty] | SHET | 436522 | S235JR | 1.0038 | DIN EN 10025 | DEKL-S235JR / D2A OEF | FCA |  | 550 | 2025-02-21 11:00
company 2 | 7.046 | 1503 | 3008 | 1751 | [20 empty] | 436527 | S420MC | 1.098 | DIN EN 10149 | DEKL-S420MC / D2A UUE | FCA |  | 550 | 2025-02-21 11:00
company 2 | 7.046 | 1503 | 3008 | 1731 | [19 empty] | SHEET | 436528 | S420MC | 1.098 | DIN EN 10149 | DEKL-S420MC / D2A UUE | FCA |  | 550 | 2025-02-21 11:00
company 2 | 5.058 | 1252 | 2506 | 1851 | [20 empty] | 436525 | S355MC | 1.0976 | DIN EN 10149 | DEKL-S355MC / D2A EID |  |  | 550 | 2025-02-21 11:00
company 2 | 3.626 | 1345 | 1974 | 1131 | [19 empty] | SHEET | 436519 | S235JR | 1.0038 | DIN EN 10025 |  | FCA |  | 550 | 2025-02-21 11:00
company 2 | 3.626 | 1345 | 1974 | 2941 | [19 empty] | SHEET | 436520 | S235JR | 1.0038 | DIN EN 10025 | DEKL-S235JR / D2A KRA | FCA |  | 550 | 2025-02-21 11:00
company 2 | 2.021 | 900 | 2000 | 2900 | [19 empty] | SHEET | 436515 | C45 | 1.0503 | DIN EN 10277:2018-09 | C45CR+ARU / D2A EDR | FCA |  | 550 | 2025-02-21 11:00
company 2 | 2.021 | 900 | 2000 | 3158 | [19 empty] | SHEET | 436514 | C45 | 1.0503 | DIN EN 10277:2018-09 | C45CR+ARU / D2A EDR | FCA |  | 550 | 2025-02-21 11:00
company 2 | 4.512 | 1501 | 3108 | 2170 | [19 empty] | SHEET | 436523 | S235JR | 1.0038 | DIN EN 10025 | DEKL-S235JR / D2A REI | FCA |  | 550 | 2025-02-21 11:00
company 2 | 8.383 | 1250 | 2760 | 2719 | [20 empty] | 436536 | S500MC | 1.0984 | DIN EN 10149 | DEKL-S500MC / D2A UUE | FCA |  | 550 | 2025-02-21 11:00
company 2 | 0.712 | 1375 |  | 3340 | [19 empty] | COIL_STRIP | 436285 | CR380LA |  | VDA 239-100 | CR3GA45/45-E ZF 100 RC OL / D2A VNK | FCA |  | 490 | 2025-02-20 16:00
company 2 | 0.707 | 1292 |  | 23111 | [19 empty] | COIL_STRIP | 436302 | CR180BH |  | VDA 239-100 | CR180BHE+EG47/47EPO / D1A UGP | FCA |  | 490 | 2025-02-20 16:00
company 2 | 0.735 | 1621 |  | 2871 | [19 empty] | COIL_STRIP | 436295 | CR180BH |  |  | CR180BHGI50/50-E Z 100 MC / D2A POZ |  |  | 490 | 2025-02-20 16:00
company 2 | 0.692 | 1533 |  | 1728 | [19 empty] | COIL_STRIP | 436298 |  | 1.0306 |  | DX54D+ Z 105 MC / D3A KBK | FKA |  | 490 | 2025-02-20 16:00
company 2 | 0.73 | 1468 |  | 1990 | [20 empty] | 436293 | CR3 |  | VDA 239-100 | CR3ZM35/35-U ZM 90 MB OL / D2A VZC | FCA |  | 490 | 2025-02-20 16:00
company 2 | 0.713 | 1376 |  | 2710 | [19 empty] | COIL_STRIP | 436287 | CR380LA |  | VDA 239-100 | CR3GA45/45-E ZF 100 RC OL / D2A OZE |  |  | 490 | 2025-02-20 16:00
company 2 | 0.712 | 1432 |  | 3160 | [19 empty] | COIL_STRIP | 436283 | CR180BH |  | VDA 239-100 | CR180BHZM40/40-E ZM 90 MC OL / D2A VMB | FCA |  | 490 | 2025-02-20 16:00
company 2 | 0.712 | 1493 |  | 4210 | [19 empty] | COIL_STRIP | 436281 | CR4 |  | VDA 239-100 | CR4ZM35/35-U ZM 80 MB OL / D2A VZC |  |  | 490 | 2025-02-20 16:00
company 2 | 0.715 | 1676 |  | 2880 | [19 empty] | COIL_STRIP | 436288 |  | 1.035 | DIN EN 10346 | DX52D+ Z 100 MC / D2A EIN | FCA |  | 490 | 2025-02-20 16:00
company 2 | 0.712 | 1406 |  | 2180 | [19 empty] | COIL_STRIP | 436284 | CR4 |  | VDA 239-100 | CR4ZM40/40-U ZM 85 MB OL / D2A VZC | FCA |  | 490 | 2025-02-20 16:00
company 2 | 0.712 | 1433 |  | 2280 | [19 empty] | COIL_STRIP | 436286 | CR180BH |  | VDA 239-100 | CR180BHZM40/40-E ZM 90 MC OL / D2A VMB | FCA |  | 490 | 2025-02-20 16:00
company 2 | 0.717 | 1346 |  | 3061 | [19 empty] | COIL_STRIP | 436289 | CR210BH |  |  | CR210BH GA45/45-U / D2A UTE | FCA |  | 490 | 2025-02-20 16:00
company 2 | 0.729 | 1430 |  | 2640 | [19 empty] | COILS_STRIP | 436292 | CR380LA |  | VDA 239-100 | CR3ZM35/35-U ZM 80 MB OL / D2A VMB | FCA |  | 490 | 2025-02-20 16:00
company 2 | 0.729 | 1468 |  | 3510 | [19 empty] | COIL_STRIP | 436291 | CR380LA |  | VDA 239-100 | CR3ZM35/35-U ZM 80 MB OL / D2A VMF |  |  | 490 | 2025-02-20 16:00
company 2 | 0.717 | 1347 |  | 3780 | [19 empty] | COIL_STRIP | 436290 | CR210BH |  |  | CR210BHGA45/45-E ZF 95 RC OL / D2A POZ | FCA |  | 490 | 2025-02-20 16:00
company 2 | 0.71 | 1514 |  | 2570 | [19 empty] | COIL_STRIP | 436280 | CR3 |  | VDA 239-100 | CR3ZM35/35-U ZM 85 MB OL / SAO |  |  | 490 | 2025-02-20 16:00
company 2 | 0.669 | 1228 |  | 2340 | [19 empty] | COILS_STRIP | 436276 | HX180BD | 1.0914 | DIN EN 10346 | HX180BD+ Z 100 MC OL / D2A BDE | FCA |  | 490 | 2025-02-20 16:00
company 2 | 0.677 | 1323 |  | 10141 | [19 empty] | COIL_STRIP | 436277 | CR420LA |  | VDA 239-100 | CR420LAZM35/35-U ZM 80 MB / D2A BSZ | FKA |  | 490 | 2025-02-20 16:00
company 2 | 0.712 | 1433 |  | 3441 | [19 empty] | COIL_STRIP | 436282 |  |  | VDA 239-100 | CR180BHZM40/40-E ZM 90 MC / D2A SUN | FCA |  | 490 | 2025-02-20 16:00
company 2 | 0.702 | 1542 |  | 3330 | [20 empty] | 436278 | HX220BD | 1.0919 | DIN EN 10346 | HX220BD+ Z 110 MC OL / D2A VZC |  |  | 490 | 2025-02-20 16:00
company 2 | 0.709 | 1133 |  | 3301 | [20 empty] | 436279 | DX51D | 1.0226 | DIN EN 10346 | DX51D+ Z 95 MA / D2A VFL | FCA |  | 490 | 2025-02-20 16:00
company 2 | 0.712 | 1376 |  | 1640 | [19 empty] | COIL_STRIP | 436299 | CR380LA |  | VDA 239-100 | CR3GA45/45-E ZF 100 RC OL / D3A OZE | FCA |  | 490 | 2025-02-20 16:00
company 2 | 0.711 | 1366 |  | 2740 | [19 empty] | COIL_STRIP | 436300 | CR210BH |  | VDA 239-100 |  | FCA |  | 490 | 2025-02-20 16:00
company 2 | 0.712 | 1421 |  | 2950 | [19 empty] | COIL_STRIP | 436301 |  |  | VDA 239-100 | CR210BHE 05 ZE 80/82 / D2A EID | FCA |  | 490 | 2025-02-20 16:00
company 2 | 0.661 | 1303 |  | 2020 | [19 empty] | COIL_STRIP | 436275 | HX180BD | 1.0914 | DN EN 10346 | HX180BD+ Z 105 MC OL / D2A REB | FCA |  | 490 | 2025-02-20 16:00
company 2 | 0.659 | 1451 |  | 5882 | [19 empty] | COIL_STRIP | 436274 |  |  | VDA 239-100 | CR3GA45/45-E ZF 100 RC NIT / D2A ZUN |  |  | 490 | 2025-02-20 16:00
company 2 | 0.715 | 923 |  | 3241 | [20 empty] | 436139 | DX51D | 1.0917 |  | DX51D+ Z 100 MA / D2A SIK |  |  | 520 | 2025-02-21 11:00
company 2 | 0.656 | 1450 |  | 2241 | [19 empty] | COIL_STRIP | 436130 | DX54D | 1.0306 | DIN EN 10346 | DX54D+ Z 105 MB OL / D2A SAO |  |  | 520 | 2025-02-21 11:00
company 2 | 0.753 | 1598 |  | 3561 | [19 empty] | COIL_STRIP | 436145 | CR270BH |  | VDA 239-100 | CR270BH GI60/60-U / D2A UTZ |  |  | 520 | 2025-02-21 11:00
company 2 | 0.76 | 1451 |  | 3680 | [19 empty] | COIL_STRIP | 436148 |  |  | VDA 239-100 | CR5GI50/50-E Z 110 MC NIT OL / D2A REQ | FCA |  | 520 | 2025-02-21 11:00
company 2 | 0.969 | 1111 |  | 2210 | [20 empty] | 436154 |  |  | VDA 239-100 | CR380LAGI50/50-U Z 100 MB OL / D2A SAO | FCA |  | 520 | 2025-02-21 11:00
company 2 | 0.712 | 1549 |  | 2650 | [19 empty] | COIL_STRIP | 436137 | CR4 |  |  | CR4GI40/40-U Z 90 MB OL / D2A SAO | FCA |  | 520 | 2025-02-21 11:00
company 2 | 0.661 | 1492 |  | 2140 | [19 empty] | COIL_STRIP | 436133 | CR4 |  |  | CR4GA45/45-E ZF 100 RC NIT OL / D2A REI | FCA |  | 520 | 2025-02-21 11:00
company 2 | 0.71 | 1541 |  | 2160 | [19 empty] | COILS_STRIP | 436161 | CR5 |  | VDA 239-100 | CR5E 05 ZE 81/79 OL / D2A ZUB | FCA |  | 520 | 2025-02-21 11:00
company 2 | 0.904 | 961 |  | 3862 | [19 empty] | COILS_STRIP | 436153 | CR270BH |  | VDA 239-100 | CR270BH GI50/50-U / D2A KS | FKA |  | 520 | 2025-02-21 11:00
company 2 | 0.66 | 1571 |  | 3280 | [19 empty] | COIL_STRIP | 436132 | CR5 |  | VDA 239-100 | CR5GI40/40-U Z 90 MB OL / D2A TSU | FKA |  | 520 | 2025-02-21 11:00
company 2 | 0.761 | 1564 |  | 4100 | [19 empty] | COIL_STRIP | 436149 | CR210BH |  | VDA 239-100 | CR210BHGI40/40-U Z 90 MB OL / D2A VSY | FKA |  | 520 | 2025-02-21 11:00
company 2 | 0.662 | 1555 |  | 2140 | [19 empty] | COIL_STRIP | 436134 | CR180BH |  | VDA 239-100 | CR180BHGI50/50-E Z 105 MC OL / SAO | FKA |  | 520 | 2025-02-21 11:00
company 2 | 0.64 | 1421 |  | 3080 | [19 empty] | COIL_STRIP | 436128 | CR3 |  | VDA 239-100 | CR3GI60/60-U Z 125 MB OL / D2A OZE | FCA |  | 520 | 2025-02-21 11:00
company 2 | 0.73 | 1431 |  | 2400 | [19 empty] | COIL_STRIP | 436143 | CR380LA |  | VDA 239-100 | CR3ZM35/35-U ZM 80 MB OL / D2A SAO | FCA |  | 520 | 2025-02-21 11:00
company 2 | 0.711 | 1641 |  | 3711 | [19 empty] | COIL_STRIP | 436136 | CR4 |  | VDA 239-100 | CR4GI40/40-U Z 90 MB OL / D2A SAO | FCA |  | 520 | 2025-02-21 11:00
company 2 | 0.72 | 1603 |  | 1871 | [20 empty] | 436140 |  |  |  | CR240LAGI40/40-U Z 90 MB / D2A RUZ |  |  | 520 | 2025-02-21 11:00
company 2 | 0.76 | 1587 |  | 2890 | [19 empty] | COIL_STRIP | 436146 | CR5 |  | VDA 239-100 | CR5GI50/50-E Z 105 MC NIT OL / D2A VZC | FCA |  | 520 | 2025-02-21 11:00
company 2 | 0.727 | 924 |  | 3451 | [19 empty] | COIL_STRIP | 436141 | DX51D | 1.0226 |  |  | FCA |  | 520 | 2025-02-21 11:00
company 2 | 0.66 | 1381 |  | 3310 | [19 empty] | COIL_STRIP | 436131 | CR4 |  | VDA 239-100 |  | FKA |  | 520 | 2025-02-21 11:00
company 2 | 1.108 | 914 |  | 2701 | [19 empty] | COIL_STRIP | 436155 | CR4 |  | VDA 239-100 | CR4 GI40/40-U / D2A UTZ | FCA |  | 520 | 2025-02-21 11:00
company 2 | 0.656 | 1513 |  | 5880 | [20 empty] | 436129 | DX53D | 1.0355 | DIN EN 10346 | DX53D+ZF100RB / D2A KS | FCA |  | 520 | 2025-02-21 11:00
company 2 | 0.741 | 1523 |  | 3180 | [19 empty] | COIL_STRIP | 436144 | CR4 |  | VDA 239-100 | CR4GI40/40-U Z 90 MB OL / D2A DSH | FCA |  | 520 | 2025-02-21 11:00
company 2 | 0.662 | 1462 |  | 1051 | [19 empty] | COIL_STRIP | 436159 |  |  | VDA 239-100 | CR210BHGI75/75-E Z 160 MC / D3A DGN | FCA |  | 520 | 2025-02-21 11:00
company 2 | 0.73 | 1431 |  | 2270 | [19 empty] | COIL_STRIP | 436142 | CR380LA |  | VDA 239-100 | CR3ZM35/35-U ZM 80 MB OL / D2A SAO | FCA |  | 520 | 2025-02-21 11:00
company 2 | 0.809 | 871 |  | 2811 | [19 empty] | COILS_STRIP | 436150 | CR180BH |  |  | CR180BHGI50/50-U Z 100 MB / D2A SUN | FCA |  | 520 | 2025-02-21 11:00
company 2 | 0.713 | 1418 |  | 2930 | [19 empty] | COIL_STRIP | 436138 | CR5 |  | VDA 239-100 | CR5GI40/40-U Z 90 MB OL / D2A SAO | FCA |  | 520 | 2025-02-21 11:00
company 2 | 2.209 | 1130 |  | 5780 | [20 empty] | 436125 | DIVERSE |  | - | phs-uncoated 1500 CR / D2A KS | FCA |  | 520 | 2025-02-21 11:00
company 2 | 0.696 | 1282 |  | 11960 | [19 empty] | COIL_STRIP | 436160 | HC180B | 1.0395 | DIN EN 10268 |  | FCA |  | 520 | 2025-02-21 11:00
company 2 | 0.76 | 1451 |  | 3250 | [19 empty] | COILS_STRIP | 436147 | CR5 |  | VDA 239-100 | CR5GI50/50-E Z 110 MC NIT OL / D2A REQ |  |  | 520 | 2025-02-21 11:00
company 2 | 0.8 | 1385 |  | 4580 | [19 empty] | COIL_STRIP | 436737 |  | 1.0873 |  | DC06 / D2A ZUB | FCA | 600 | 570 | 2025-02-20 11:00
company 2 | 11.859 | 1509 | 3008 | 2091 | [19 empty] | SHEET | 436765 | S235JR | 1.0038 | DIN EN 10025 | DEKL-S235JR / D2A EID | FCA | 600 |  | 2025-02-20 11:00
company 2 | 0.712 | 1432 |  | 3160 | [19 empty] | COIL_STRIP | 436283 | CR180BH |  | VDA 239-100 | CR180BHZM40/40-E ZM 90 MC OL / D2A VMB | FCA |  | 490 | 2025-02-20 16:00
company 2 | 12.008 | 1507 | 2506 | 3541 | [19 empty] | SHET | 436626 |  | 1.0045 | DIN EN 10025 |  | FCA | 640 | 610 | 2025-02-20 11:00
company 2 | 3.628 | 1256 | 2256 | 721 | [20 empty] | 436521 | S23SJR | 1.0038 | DIN EN 10025 |  | FCA |  | 550 | 2025-02-21 11:00